## Sheet
Идентификатор | EDI | Код | Код продукта | Наименование материала | Стандарт на продукцию | Марка | Стандарт на марку | Стандарт на сортамент | Дополнительные марки | Массовая доля ванадия, V мин | Масса связки, мин (т) | Масса связки, макс (т) | Временное сопротивление мин | Временное сопротивление макс | Относительное удлинение, мин | Относительное удлинение, макс | Массовая доля кремния, Si мин | Массовая доля кремния, Si макс | Массовая доля фосфора, P мин | Массовая доля фосфора, P макс | Массовая доля углерода, C мин | Массовая доля углерода, C макс | Массовая доля хрома, Cr мин | Массовая доля хрома, Cr макс | Код материала заказчика | Вид продукции | Массовая доля марганца, Mn мин | Массовая доля марганца,Mn макс | Массовая доля серы, S мин | Массовая доля серы, S макс | Массовая доля никеля, Ni мин | Массовая доля никеля, Ni макс | Массовая доля меди, Cu мин | Массовая доля меди, Cu макс | Массовая доля мышьяка, As мин | Массовая доля мышьяка, As макс | Массовая доля азота, N мин | Массовая доля азота, N макс | Массовая доля алюминия,Al мин | Массовая доля алюминия,Al макс | Массовая доля титана, Ti мин | Массовая доля титана, Ti макс | Массовая доля вольфрама, W мин | Массовая доля вольфрама,W макс | Массовая доля ванадия, V макс | Массовая доля молибдена,Mo мин | Массовая доля молибдена,Moмакс | Массовая доля берилия, Be мин | Массовая доля берилия, Be макс | Массовая доля ниобия, Nb мин | Массовая доля ниобия, Nb макс | Массовая доля магния, Mg мин | Массовая доля бора, B мин | Массовая доля магния, Mg макс | Массовая доля церия, Ce мин | Массовая доля бора, B макс | Массовая доля церия, Ce макс | Углеродн.эквивал.,CEV мин.Ф1 | Относительное сужение, мин, % | Относительное сужение, макс, % | Углеродн.эквивал.,CEV макс.Ф1 | Пред. отк. по диам. мин | Овальность, % | Пред. отк. по диам. макс | Овальность, мм | Метод контроля | Вид поставки (сорт) | Конечное использование | Диаметр катанки, мм | Консервация | Канал сбыта | Кол-во на переделе для SD зак. | Марка / гр.марок. | Сорт | Синоним стандарта на сортамент | Синоним стандарта на марку | Синоним стандарта на продукцию | МаркаЭкспорт | Приложение | Цвет бирки | Маркировка торцов | Увязка | Окалина | Упаковка | Условный предел текучести мин | Условный предел текучести макс | Мас.доля кремния фосфора,мин | Мас.доля кремния фосфора,макс | Массовая доля Si+2,5 P, мин | Массовая доля Si+2,5 P, макс | Технологическая карта (Сорт) | Вид сертификата качества | Номер документа
8798550947467 | Да | тест тест | LP_0306003_0002 | Катанка 5,5 мм Ст1пс |  | Ст1пс | [19 empty] | Катанка | [42 empty] | 5.5 |  |  | 6707.997 | Ст1пс |  |  |  |  | St1ps | [15 empty] | Да
8798551406219 | Нет | тест | LP_0306003_0003 | Катанка 5,5 мм Ст3пс |  | Ст3пс | [19 empty] | Катанка | [42 empty] | 5.5 |  |  | 48.934 | Ст3пс |  |  |  |  | St3ps | [15 empty] | Да
8804317951627 | Нет | тест2 | LP_0306003_0004 | Катанка 5,5 мм Ст2сп |  | Ст2сп | [19 empty] | Катанка | [42 empty] | 5.5 |  |  | 3.098 | Ст2сп | [20 empty] | Да
8798583715467 | Да | 565556 | LP_0306003_0005 | Катанка 5,5 мм Ст3сп |  | Ст3сп | [19 empty] | Катанка | [42 empty] | 5.5 |  |  | 353.232 | Ст3сп |  |  |  |  | St3sp | [15 empty] | Да
8798583748235 | Да | 4444444 | LP_0306003_0006 | Катанка 5,5 мм Ст3Гпс |  | Ст3Гпс | [19 empty] | Катанка | [42 empty] | 5.5 |  |  | 0 | Ст3Гпс | [20 empty] | Да
8798583912075 | Нет | Test_item_5 | LP_0306003_0007 | Катанка 5,5 мм Св-08А |  | Св-08А | [19 empty] | Катанка | [42 empty] | 5.5 |  |  | 671.741 | Св-08А |  |  |  |  | Sv-08A | [15 empty] | Да
8798584108683 | Нет | Test_item_5 | LP_0306003_0008 | Катанка 5,5 мм Св-08АА |  | Св-08АА | [19 empty] | Катанка | [42 empty] | 5.5 |  |  | 2.855 | Св-08АА |  |  |  |  | Sv-08AA | [15 empty] | Да
8799042565771 | Да | 45678 | LP_0306003_0010 | Катанка 5,5 мм SAE 1005 |  | SAE 1005 | [19 empty] | Катанка | [42 empty] | 5.5 |  |  | 1752.219 | SAE 1005 |  |  |  |  | SAE 1005 | [15 empty] | Да
8799042533003 | Нет | Тест Ирина | LP_0306003_0011 | Катанка 5,5 мм SAE 1006 |  | SAE 1006 | [19 empty] | Катанка | [42 empty] | 5.5 |  |  | 0 | SAE 1006 |  |  |  |  | SAE 1006 | [15 empty] | Да
8798681822859 | Нет | Test_item_5 | LP_0306003_0012 | Катанка 5,5 мм SAE 1008 |  | SAE 1008 | [19 empty] | Катанка | [42 empty] | 5.5 |  |  | 6.93 | SAE 1008 | [20 empty] | Да
8799697565323 | Нет | 3456 | LP_0306003_0015 | Катанка 5,5 мм 15пс |  | 15пс | [19 empty] | Катанка | [42 empty] | 5.5 |  |  | 23.503 | 15пс |  |  |  |  | 15ps | [15 empty] | Да
8799697598091 | Нет | 34344 | LP_0306003_0017 | Катанка 5,5 мм ТМ |  | ТМ | [19 empty] | Катанка | [42 empty] | 5.5 |  |  | 20.024 | ТМ |  |  |  |  | ТМ | [15 empty] | Да
8798551013003 | Нет | тест тест тест | LP_0306003_0018 | Катанка 5,5 мм Св-10ХГ2СМФ |  | Св-10ХГ2СМФ | [19 empty] | Катанка | [42 empty] | 5.5 |  |  | 30.505 | Св-10ХГ2СМФ |  |  |  |  | Sv-10HG2SMF | [15 empty] | Да
8799697630859 | Нет | у4343 | LP_0306003_0019 | Катанка 5,5 мм Св-10НМА |  | Св-10НМА | [19 empty] | Катанка | [42 empty] | 5.5 |  |  |  | Св-10НМА | [20 empty] | Да
8799730333323 | Нет | 213435 | LP_0306003_0021 | Катанка 5,5 мм Св-08Г2С |  | Св-08Г2С | [19 empty] | Катанка | [42 empty] | 5.5 |  |  | 24.718 | Св-08Г2С |  |  |  |  | Sv-08G2S | [15 empty] | Да
8799730366091 | Нет | ооаоа | LP_0306003_0022 | Катанка 5,5 мм Св-08ГС |  | Св-08ГС | [19 empty] | Катанка | [42 empty] | 5.5 |  |  | 5.473 | Св-08ГС |  |  |  |  | Sv-08GS | [15 empty] | Да
8802253469323 | Нет | Добавлена в заявку | LP_0306003_0023 | Катанка 5,5 мм Св-08ГА |  | Св-08ГА | [19 empty] | Катанка | [42 empty] | 5.5 |  |  | 1.388 | Св-08ГА | [20 empty] | Да
8802253502091 | Нет | Добавлена в заявку 2 | LP_0306003_0024 | Катанка 5,5 мм 70 |  | 70 | [19 empty] | Катанка | [42 empty] | 5.5 |  |  |  | 70 |  |  |  |  | 70 | [15 empty] | Да
8803400709771 | Да | EDI_3 | LP_0306003_0025 | Катанка 5,5 мм Ст1кп |  | Ст1кп | [19 empty] | Катанка | [42 empty] | 5.5 |  |  | 1104.068 | Ст1кп | [20 empty] | Да
8804547393163 | Нет | testik | LP_0306003_0026 | Катанка 5,5 мм 15Гпс |  | 15Гпс | [19 empty] | Катанка | [42 empty] | 5.5 |  |  | 812.959 | 15Гпс |  |  |  |  | 15Gps | [15 empty] | Да
8801991390859 | Да | Favorite_item_4 | LP_0306003_0028 | Катанка 5,5 мм Св-08ГНМ |  | Св-08ГНМ | [19 empty] | Катанка | [42 empty] | 5.5 |  |  |  | Св-08ГНМ | [20 empty] | Да
8801991423627 | Нет | fi_1 | LP_0306003_0029 | Катанка 5,5 мм 80 |  | 80 | [19 empty] | Катанка | [42 empty] | 5.5 |  |  |  | 80 | [20 empty] | Да
8802024388235 | Нет | Линейка продукции Группы НЛМК | LP_0306003_0030 | Катанка 6,0 мм Ст1пс |  | Ст1пс | [19 empty] | Катанка | [42 empty] | 6 |  |  | 22.712 | Ст1пс | [20 empty] | Да
8802319234699 | Нет | Test_item_1013 | LP_0306003_0031 | Катанка 6,0 мм Ст1сп |  | Ст1сп | [19 empty] | Катанка | [42 empty] | 6 |  |  |  | Ст1сп | [20 empty] | Да
8799959873163 | Нет | Тестирование1904_СОРТ1 | LP_0306003_0033 | Катанка 6,0 мм Ст3сп |  | Ст3сп | [19 empty] | Катанка | [42 empty] | 6 |  |  | 5.545 | Ст3сп | [20 empty] | Да
8802024421003 | Нет | Металлопродукция используется | LP_0306003_0034 | Катанка 6,0 мм Ст1кп |  | Ст1кп | [19 empty] | Катанка | [42 empty] | 6 |  |  |  | Ст1кп | [20 empty] | Да
8804055971467 | Нет | Check_sort_2 | LP_0306003_0036 | Катанка 6,5 мм Ст1сп |  | Ст1сп | [19 empty] | Катанка | [42 empty] | 6.5 |  |  | 618.46 | Ст1сп |  |  |  |  | St1sp | [15 empty] | Да
| Нет |  | LP_0306003_0038 | Катанка 6,5 мм Ст3сп |  | Ст3сп | [19 empty] | Катанка | [42 empty] | 6.5 |  |  | 366.141 | Ст3сп |  |  |  |  | St3sp | [15 empty] | Нет
| Нет |  | LP_0306003_0039 | Катанка 6,5 мм Св-08А |  | Св-08А | [19 empty] | Катанка | [42 empty] | 6.5 |  |  | 485.543 | Св-08А |  |  |  |  | Sv-08A | [15 empty] | Нет
8804449187467 | Нет | test_sort/metiz | LP_0306003_0040 | Катанка 6,5 мм Св-08АА |  | Св-08АА | [19 empty] | Катанка | [42 empty] | 6.5 |  |  | 16.976 | Св-08АА |  |  |  |  | Sv-08AA | [15 empty] | Да
8801794848395 | Нет | 55678 | LP_0306003_0043 | Катанка 6,5 мм SAE 1005 |  | SAE 1005 | [19 empty] | Катанка | [42 empty] | 6.5 |  |  | 78.05 | SAE 1005 |  |  |  |  | SAE 1005 | [15 empty] | Да
8801794881163 | Нет | 12222 | LP_0306003_0044 | Катанка 6,5 мм 15Гпс |  | 15Гпс | [19 empty] | Катанка | [42 empty] | 6.5 |  |  | 30.061 | 15Гпс | [20 empty] | Да
8804252972683 | Нет | кат1 | LP_0306003_0046 | Катанка 6,5 мм Св-10НМА |  | Св-10НМА | [19 empty] | Катанка | [42 empty] | 6.5 |  |  |  | Св-10НМА | [20 empty] | Да
8804449220235 | Нет | test_sort | LP_0306003_0048 | Катанка 6,5 мм Св-08ГА |  | Св-08ГА | [19 empty] | Катанка | [42 empty] | 6.5 |  |  | 23.408 | Св-08ГА |  |  |  |  | Sv-08GA | [15 empty] | Да
| Нет |  | LP_0306003_0049 | Катанка 6,5 мм SAE 1008 |  | SAE 1008 | [19 empty] | Катанка | [42 empty] | 6.5 |  |  |  | SAE 1008 |  |  |  |  | SAE 1008 | [15 empty] | Нет
8804023137931 | Да | сорт_избранное_урал | LP_0306003_0050 | Катанка 6,5 мм Св-08Г2С |  | Св-08Г2С | [19 empty] | Катанка | [42 empty] | 6.5 |  |  | 24.866 | Св-08Г2С |  |  |  |  | Sv-08G2S | [15 empty] | Да
| Нет |  | LP_0306003_0055 | Катанка 6,5 мм Ст1кп |  | Ст1кп | [19 empty] | Катанка | [42 empty] | 6.5 |  |  | 67.523 | Ст1кп | [20 empty] | Нет
| Нет |  | LP_0306003_0056 | Катанка 6,5 мм Ст1пс |  | Ст1пс | [19 empty] | Катанка | [42 empty] | 6.5 |  |  | 3996.297 | Ст1пс |  |  |  |  | St1ps | [15 empty] | Нет
| Нет |  | LP_0306003_0057 | Катанка 7,0 мм Ст1сп |  | Ст1сп | [19 empty] | Катанка | [42 empty] | 7 |  |  | 94.415 | Ст1сп |  |  |  |  | St1sp | [15 empty] | Нет
8804055938699 | Нет | Check_sort_1 | LP_0306003_0059 | Катанка 7,0 мм Ст3сп |  | Ст3сп | [19 empty] | Катанка | [42 empty] | 7 |  |  | 166.949 | Ст3сп |  |  |  |  | St3sp | [15 empty] | Да
| Нет |  | LP_0306003_0061 | Катанка 7,0 мм 15Гпс |  | 15Гпс | [19 empty] | Катанка | [42 empty] | 7 |  |  | 19.26 | 15Гпс | [20 empty] | Нет
8801958688395 | Нет | избранное по звездочке_1 | LP_0306003_0062 | Катанка 7,0 мм Св-08А |  | Св-08А | [19 empty] | Катанка | [42 empty] | 7 |  |  | 16.661 | Св-08А |  |  |  |  | Sv-08A | [15 empty] | Да
| Нет |  | LP_0306003_0063 | Катанка 7,0 мм Св-08Г2С |  | Св-08Г2С | [19 empty] | Катанка | [42 empty] | 7 |  |  | 205.748 | Св-08Г2С |  |  |  |  | Sv-08G2S | [15 empty] | Нет
| Нет |  | LP_0306003_0064 | Катанка 7,0 мм SAE 1008 |  | SAE 1008 | [19 empty] | Катанка | [42 empty] | 7 |  |  | 6.944 | SAE 1008 |  |  |  |  | SAE 1008 | [15 empty] | Нет
| Нет |  | LP_0306003_0065 | Катанка 7,0 мм SAE 1005 |  | SAE 1005 | [19 empty] | Катанка | [42 empty] | 7 |  |  | 205.748 | SAE 1005 |  |  |  |  | SAE 1005 | [15 empty] | Нет
| Нет |  | LP_0306003_0066 | Катанка 8,0 мм Ст3сп |  | Ст3сп | [19 empty] | Катанка | [42 empty] | 8 |  |  |  | Ст3сп | [20 empty] | Нет
| Нет |  | LP_0306003_0069 | Катанка 9,0 мм Ст3сп |  | Ст3сп | [19 empty] | Катанка | [42 empty] | 9 |  |  | 1476.527 | Ст3сп |  |  |  |  | St3sp | [15 empty] | Нет
8803302110859 | Нет | 646 | LP_0306003_0070 | Катанка 10,0 мм Ст3сп |  | Ст3сп | [19 empty] | Катанка | [42 empty] | 10 |  |  |  | Ст3сп | [20 empty] | Да
| Нет |  | LP_0306003_0074 | Катанка 8,0 мм SAE 1008 |  | SAE 1008 | [19 empty] | Катанка | [42 empty] | 8 |  |  |  | SAE 1008 | [20 empty] | Нет
8803302045323 | Нет | 222244444444 | LP_0306003_0075 | Катанка 8,0 мм SAE 1005 | СТО 55791017-007-2017 | SAE 1005 | [19 empty] | Катанка | [42 empty] | 8 |  |  | 96.398 | SAE 1005 |  |  |  |  | SAE 1005 | [15 empty] | Да
| Нет |  | LP_0306003_0076 | Катанка 10,0 мм SAE 1008 |  | SAE 1008 | [19 empty] | Катанка | [42 empty] | 10 |  |  |  | SAE 1008 | [20 empty] | Нет
| Нет |  | LP_0306003_0078 | Катанка 8,0 мм Ст1сп |  | Ст1сп | [19 empty] | Катанка | [42 empty] | 8 |  |  | 101.331 | Ст1сп |  |  |  |  | St1sp | [15 empty] | Нет
| Нет |  | LP_0306003_0086 | Катанка 12,0 мм Ст1сп |  | Ст1сп | [19 empty] | Катанка | [42 empty] | 12 |  |  |  | Ст1сп | [20 empty] | Нет
| Нет |  | LP_0306003_0087 | Катанка 14,0 мм Ст1сп |  | Ст1сп | [19 empty] | Катанка | [42 empty] | 14 |  |  |  | Ст1сп | [20 empty] | Нет
| Нет |  | LP_0306003_0088 | Катанка 9,0 мм Ст1сп |  | Ст1сп | [19 empty] | Катанка | [42 empty] | 9 |  |  | 40.859 | Ст1сп | [20 empty] | Нет
| Нет |  | LP_0306003_0090 | Катанка 10,0 мм Ст1сп |  | Ст1сп | [19 empty] | Катанка | [42 empty] | 10 |  |  |  | Ст1сп | [20 empty] | Нет
| Нет |  | LP_0306003_0091 | Катанка 12,0 мм Ст3сп |  | Ст3сп | [19 empty] | Катанка | [42 empty] | 12 |  |  |  | Ст1сп | [20 empty] | Нет
| Нет |  | LP_0306003_0092 | Катанка 11,0 мм Ст1сп |  | Ст1сп | [19 empty] | Катанка | [42 empty] | 11 |  |  |  | Ст1сп | [20 empty] | Нет
| Нет |  | LP_0306003_0095 | Катанка 6,5 мм C9D |  | C9D | [19 empty] | Катанка | [42 empty] | 6.5 |  |  | 19.694 | Ст1пс |  |  |  |  | C9D | [15 empty] | Нет
| Нет |  | LP_0306003_0096 | Катанка 5,5 мм C9D |  | C9D | [19 empty] | Катанка | [42 empty] | 5.5 |  |  | 1.408 | Ст1пс | [20 empty] | Нет
| Нет |  | LP_0306003_0102 | Катанка 8,0 мм Ст1кп |  | Ст1кп | [19 empty] | Катанка | [42 empty] | 8 |  |  |  | Ст1кп | [20 empty] | Нет
| Нет |  | LP_0306003_0106 | Катанка 6,5 мм SAE 1006 |  | SAE 1006 | [19 empty] | Катанка | [42 empty] | 6.5 |  |  | 2.867 | SAE 1006 |  |  |  |  | SAE 1006 | [15 empty] | Нет
| Нет |  | LP_0306003_0110 | Катанка 8,0 мм SAE 1006 |  | SAE 1006 | [19 empty] | Катанка | [42 empty] | 8 |  |  | 0 | SAE 1006 | [20 empty] | Нет
| Нет |  | LP_0306003_0115 | Катанка 7,0 мм Ст1пс |  | Ст1пс | [19 empty] | Катанка | [42 empty] | 7 |  |  | 52.851 | Ст1пс |  |  |  |  | St1ps | [15 empty] | Нет
| Нет |  | LP_0306003_0116 | Катанка 10,0 мм SAE 1005 |  | SAE 1005 | [19 empty] | Катанка | [42 empty] | 10 |  |  | 96.398 | SAE 1005 |  |  |  |  | SAE 1005 | [15 empty] | Нет
| Нет |  | LP_0306003_0119 | Катанка 9,0 мм Ст1пс |  | Ст1пс | [19 empty] | Катанка | [42 empty] | 9 |  |  | 19.563 | Ст1пс |  |  |  |  | St1ps | [15 empty] | Нет
| Нет |  | LP_0306003_0120 | Катанка 9,0 мм SAE 1008 |  | SAE 1008 | [19 empty] | Катанка | [42 empty] | 9 |  |  | 31.384 | SAE 1008 |  |  |  |  | SAE 1008 | [15 empty] | Нет
| Нет |  | LP_0306003_0123 | Катанка 7,0 мм Св-08ГС |  | Св-08ГС | [19 empty] | Катанка | [42 empty] | 7 |  |  | 1.383 | Св-08ГС |  |  |  |  | Sv-08GS | [15 empty] | Нет
| Нет |  | LP_0306003_0126 | Катанка 11,0 мм SAE 1006 |  | SAE 1006 | [19 empty] | Катанка | [42 empty] | 11 |  |  | 0 | SAE 1006 |  |  |  |  | SAE 1006 | [15 empty] | Нет
| Нет |  | LP_0306003_0128 | Катанка 13,5 мм SAE 1008 |  | SAE 1008 | [19 empty] | Катанка | [42 empty] | 13.5 |  |  | 1068.647 | SAE 1008 |  |  |  |  | SAE 1008 | [15 empty] | Нет
| Нет |  | LP_0306003_0129 | Катанка 11,0 мм Ст3сп |  | Ст3сп | [19 empty] | Катанка | [42 empty] | 11 |  |  |  | Ст3сп |  |  |  |  | 3sp | [15 empty] | Нет
| Нет |  | LP_0306003_0131 | Катанка 6,0 мм SAE 1015 |  | SAE 1015 | [19 empty] | Катанка | [42 empty] | 6 |  |  |  | SAE 1015 |  |  |  |  | SAE 1015 | [15 empty] | Нет
| Нет |  | LP_0306003_0133 | Катанка 7,0 мм SAE 1015 |  | SAE 1015 | [19 empty] | Катанка | [42 empty] | 7 |  |  |  | SAE 1015 |  |  |  |  | SAE 1015 | [15 empty] | Нет
| Нет |  | LP_0306003_0134 | Катанка 7,5 мм SAE 1015 |  | SAE 1015 | [19 empty] | Катанка | [42 empty] | 7.5 |  |  |  | SAE 1015 |  |  |  |  | SAE 1015 | [15 empty] | Нет
| Нет |  | LP_0306003_0135 | Катанка 8,0 мм SAE 1015 |  | SAE 1015 | [19 empty] | Катанка | [42 empty] | 8 |  |  |  | SAE 1015 |  |  |  |  | SAE 1015 | [15 empty] | Нет
| Нет |  | LP_0306003_0137 | Катанка 9,0 мм SAE 1015 |  | SAE 1015 | [19 empty] | Катанка | [42 empty] | 9 |  |  |  | SAE 1015 |  |  |  |  | SAE 1015 | [15 empty] | Нет
| Нет |  | LP_0306003_0138 | Катанка 9,5 мм SAE 1015 |  | SAE 1015 | [19 empty] | Катанка | [42 empty] | 9.5 |  |  |  | SAE 1015 |  |  |  |  | SAE 1015 | [15 empty] | Нет
| Нет |  | LP_0306003_0141 | Катанка 11,0 мм SAE 1015 |  | SAE 1015 | [19 empty] | Катанка | [42 empty] | 11 |  |  |  | SAE 1015 |  |  |  |  | SAE 1015 | [15 empty] | Нет
| Нет |  | LP_0306003_0142 | Катанка 11,5 мм SAE 1015 |  | SAE 1015 | [19 empty] | Катанка | [42 empty] | 11.5 |  |  |  | SAE 1015 |  |  |  |  | SAE 1015 | [15 empty] | Нет
| Нет |  | LP_0306003_0146 | Катанка 13,5 мм SAE 1015 |  | SAE 1015 | [19 empty] | Катанка | [42 empty] | 13.5 |  |  |  | SAE 1015 |  |  |  |  | SAE 1015 | [15 empty] | Нет
| Нет |  | LP_0306003_0149 | Катанка 13,5 мм Ст1сп |  | Ст1сп | [19 empty] | Катанка | [42 empty] | 13.5 |  |  |  | Ст1сп |  |  |  |  | 1sp | [15 empty] | Нет
| Нет |  | LP_0306003_0150 | Катанка 9,0 мм SAE 1006 |  | SAE 1006 | [19 empty] | Катанка | [42 empty] | 9 |  |  | 0 | SAE 1006 |  |  |  |  | SAE 1006 | [15 empty] | Нет
| Нет |  | LP_0306003_0151 | Катанка 7,0 мм SAE 1012 | СТО 55791017-007-2014 | SAE 1012 | [19 empty] | Катанка | [42 empty] | 7 |  |  |  | SAE 1012 |  |  |  |  | SAE 1012 | [15 empty] | Нет
| Нет |  | LP_0306003_0152 | Катанка 7,5 мм SAE 1012 | СТО 55791017-007-2014 | SAE 1012 | [19 empty] | Катанка | [42 empty] | 7.5 |  |  |  | SAE 1012 |  |  |  |  | SAE 1012 | [15 empty] | Нет
| Нет |  | LP_0306003_0153 | Катанка 9,0 мм SAE 1012 |  | SAE 1012 | [19 empty] | Катанка | [42 empty] | 9 |  |  | 61.687 | SAE 1012 |  |  |  |  | SAE 1012 | [15 empty] | Нет
| Нет |  | LP_0306003_0154 | Катанка 9,5 мм SAE 1012 | СТО 55791017-007-2014 | SAE 1012 | [19 empty] | Катанка | [42 empty] | 9.5 |  |  |  | SAE 1012 |  |  |  |  | SAE 1012 | [15 empty] | Нет
| Нет |  | LP_0306003_0155 | Катанка 7,5 мм SAE 1008 |  | SAE 1008 | [19 empty] | Катанка | [42 empty] | 7.5 |  |  |  | SAE 1008 |  |  |  |  | SAE 1008 | [15 empty] | Нет
| Нет |  | LP_0306003_0159 | Катанка 6,5 мм SAE 1012 | СТО 55791017-007-2014 | SAE 1012 | [19 empty] | Катанка | [42 empty] | 6.5 |  |  |  | SAE 1012 |  |  |  |  | SAE 1012 | [15 empty] | Нет
| Нет |  | LP_0306003_0164 | Катанка 6,5 мм Св-08ХГСМА |  | Св-08ХГСМА | [19 empty] | Катанка | [42 empty] | 6.5 |  |  | 41.581 | Св-08ХГСМФА |  |  |  |  | Св-08ХГСМА | [15 empty] | Нет
| Нет |  | LP_0306003_0166 | КАТАНКА 12,0 ММ SAE 1006 |  | SAE 1006 | [19 empty] | Катанка | [42 empty] | 12 |  |  |  | Ст1пс |  |  |  |  | SAE 1006 | [15 empty] | Нет
| Нет |  | LP_0306003_0168 | Катанка 8,0 мм SAE 1012 |  | SAE 1012 | [19 empty] | Катанка | [42 empty] | 8 |  |  |  | SAE 1012 |  |  |  |  | SAE 1012 | [15 empty] | Нет
| Нет |  | LP_0306003_0169 | Катанка 8,5 мм SAE 1008 |  | SAE 1008 | [19 empty] | Катанка | [42 empty] | 8.5 |  |  |  | SAE 1008 |  |  |  |  | SAE 1008 | [15 empty] | Нет
| Нет |  | LP_0306003_0170 | Катанка 6,0 мм SAE 1006 |  | SAE 1006 | [19 empty] | Катанка | [42 empty] | 6 |  |  | 0 | SAE 1006 |  |  |  |  | SAE 1006 | [15 empty] | Нет
| Нет |  | LP_0306003_0171 | Катанка 7,0 мм SAE 1006 |  | SAE 1006 | [19 empty] | Катанка | [42 empty] | 7 |  |  | 0 | SAE 1006 |  |  |  |  | SAE 1006 | [15 empty] | Нет
8804449384075 | Нет | delfav12 | LP_0306003_0173 | Катанка 10,0 мм SAE 1006 |  | SAE 1006 | [19 empty] | Катанка | [42 empty] | 10 |  |  | 0 | SAE 1015 |  |  |  |  | SAE 1006 | [15 empty] | Да
| Нет |  | LP_0306003_0174 | Катанка 13,0 мм Ст1сп |  | Ст1сп | [19 empty] | Катанка | [42 empty] | 13 |  |  |  | Ст1сп |  |  |  |  | St1sp | [15 empty] | Нет
| Нет |  | LP_0306003_0175 | Катанка 9,0 мм SAE 1005 |  | SAE 1005 | [19 empty] | Катанка | [42 empty] | 9 |  |  | 15.685 | SAE 1005 |  |  |  |  | SAE 1005 | [15 empty] | Нет
8804449678987 | Нет | testfav4 | LP_0306003_0176 | Катанка 5,5 мм SAE 1012 |  | SAE 1012 | [19 empty] | Катанка | [42 empty] | 5.5 |  |  |  | SAE 1012 |  |  |  |  | SAE 1012 | [15 empty] | Да
| Нет |  | LP_0306003_0177 | Катанка 11,0 мм SAE 1008 |  | SAE 1008 | [19 empty] | Катанка | [42 empty] | 11 |  |  |  | SAE 1008 |  |  |  |  | SAE 1008 | [15 empty] | Нет
| Нет |  | LP_0306003_0178 | Катанка 13,0 мм SAE 1008 |  | SAE 1008 | [19 empty] | Катанка | [42 empty] | 13 |  |  |  | SAE 1008 |  |  |  |  | SAE 1008 | [15 empty] | Нет
| Нет |  | LP_0306003_0182 | Катанка 8,0 мм 75 |  | 75 | [19 empty] | Катанка | [42 empty] | 8 |  |  |  | 75 |  |  |  |  | 75 | [15 empty] | Нет
| Нет |  | LP_0306003_0184 | Катанка 8,5 мм SAE 1006 |  | SAE 1006 | [19 empty] | Катанка | [42 empty] | 8.5 |  |  |  | SAE 1006 |  |  |  |  | SAE 1006 | [15 empty] | Нет
| Нет |  | LP_0306003_0189 | Катанка 8,5 мм Ст3сп |  | Ст3сп | [19 empty] | Катанка | [42 empty] | 8.5 |  |  | 39.201 | Ст3сп |  |  |  |  | St3sp | [15 empty] | Нет
| Нет |  | LP_0306003_0190 | Катанка 9,5 мм SAE 1006 |  | SAE 1006 | [19 empty] | Катанка | [42 empty] | 9.5 |  |  |  | SAE 1006 |  |  |  |  | SAE 1006 | [15 empty] | Нет
| Нет |  | LP_0306003_0191 | Катанка 5,5 мм S9D |  | S9D | [19 empty] | Катанка | [42 empty] | 5.5 |  |  | 0 | S9D |  |  |  |  | S9D | [15 empty] | Нет
| Нет |  | LP_0306003_0197 | Катанка 13,5 мм SAE 1012 |  | SAE 1012 | [19 empty] | Катанка | [42 empty] | 13.5 |  |  |  | SAE 1012 |  |  |  |  | SAE 1012 | [15 empty] | Нет
| Нет |  | LP_0306003_0202 | Катанка 6,5 мм SAE 1010 |  | SAE 1010 | [19 empty] | Катанка | [42 empty] | 6.5 |  |  |  | SAE 1010 |  |  |  |  | SAE 1010 | [15 empty] | Нет
| Нет |  | LP_0306003_0209 | Катанка 13,0 мм Ст3сп |  | Ст3сп | [19 empty] | Катанка | [42 empty] | 13 |  |  |  | Ст1сп |  |  |  |  | St3sp | [15 empty] | Нет
| Нет |  | LP_0306003_0213 | Катанка 6,5 мм SAE 1018 |  | SAE 1018 | [19 empty] | Катанка | [42 empty] | 6.5 |  |  |  | SAE 1030 |  |  |  |  | SAE 1018 | [15 empty] | Нет
| Нет |  | LP_0306003_0214 | Катанка 8,0 мм SAE 1018 |  | SAE 1018 | [19 empty] | Катанка | [42 empty] | 8 |  |  |  | SAE 1012 |  |  |  |  | SAE 1018 | [15 empty] | Нет
| Нет |  | LP_0306003_0215 | Катанка 5,5 мм SAE 1018 |  | SAE 1018 | [19 empty] | Катанка | [42 empty] | 5.5 |  |  |  | SAE 1012 |  |  |  |  | SAE 1018 | [15 empty] | Нет
| Нет |  | LP_0306003_0216 | Катанка 10,0 мм SAE 1018 |  | SAE 1018 | [19 empty] | Катанка | [42 empty] | 10 |  |  |  | SAE 1012 |  |  |  |  | SAE 1018 | [15 empty] | Нет
| Нет |  | LP_0306003_0217 | КАТАНКА 12,0 ММ SAE 1018 |  | SAE 1018 | [19 empty] | Катанка | [42 empty] | 12 |  |  |  | Ст1пс |  |  |  |  | SAE 1018 | [15 empty] | Нет
| Нет |  | LP_0306003_0220 | Катанка 9,0 мм Ст3пс |  | Ст3пс | [19 empty] | Катанка | [42 empty] | 9 |  |  | 12.723 | Ст3пс |  |  |  |  | St3ps | [15 empty] | Нет
| Нет |  | LP_0306003_0221 | Катанка 11 мм Ст3пс |  | Ст3пс | [19 empty] | Катанка | [42 empty] | 11 |  |  | 48.934 | Ст3пс |  |  |  |  | St3ps | [15 empty] | Нет
| Нет |  | LP_0306003_0222 | Катанка 13 мм Ст3пс |  | Ст3пс | [19 empty] | Катанка | [42 empty] | 13 |  |  | 48.934 | Ст3пс |  |  |  |  | St3ps | [15 empty] | Нет
| Нет |  | LP_0306003_0226 | Катанка 6,0 мм Св-08ГА |  | Св-08ГА | [19 empty] | Катанка | [42 empty] | 6 |  |  | 16.406 | Св-08ГА |  |  |  |  | Sv-08GA | [15 empty] | Нет
| Нет |  | LP_0306003_0227 | Катанка 8,0 мм Ст1пс |  | Ст1пс | [19 empty] | Катанка | [42 empty] | 8 |  |  | 24.146 | Ст1пс |  |  |  |  | St1ps | [15 empty] | Нет
| Нет |  | LP_0306003_0230 | КАТАНКА 10,5 ММ SAE 1018 |  | SAE 1018 | [19 empty] | Катанка | [42 empty] | 10.5 | [8 empty] | SAE 1018 | [15 empty] | Нет
| Нет |  | LP_0306003_0231 | КАТАНКА 13,0 ММ SAE 1018 |  | SAE 1018 | [19 empty] | Катанка | [42 empty] | 13 | [8 empty] | SAE 1018 | [15 empty] | Нет
| Нет |  | LP_0306003_0232 | Катанка 11,0 мм SAE 1018 |  | SAE 1018 | [19 empty] | Катанка | [42 empty] | 11 |  |  |  | SAE 1012 |  |  |  |  | SAE 1018 | [15 empty] | Нет
| Нет |  | LP_0306003_0233 | Катанка 9,0 мм SAE 1018 |  | SAE 1018 | [19 empty] | Катанка | [42 empty] | 9 |  |  |  | SAE 1012 |  |  |  |  | SAE 1018 | [15 empty] | Нет
| Нет |  | LP_0306003_0234 | Катанка 13,5 мм Ст3сп |  | Ст3сп | [19 empty] | Катанка | [42 empty] | 13.5 |  |  |  | Ст1сп |  |  |  |  | St3sp | [15 empty] | Нет
| Нет |  | LP_0306003_0237 | Катанка 8,0 мм 15Гпс |  | 15Гпс | [19 empty] | Катанка | [42 empty] | 8 |  |  | 716.139 | 15Гпс |  |  |  |  | 15Gps | [15 empty] | Нет
| Нет |  | LP_0306003_0239 | Катанка 6,0 ММ SAE 1018 |  | SAE 1018 | [19 empty] | Катанка | [42 empty] | 6 |  |  |  | SAE 1012 |  |  |  |  | SAE 1018 | [15 empty] | Нет
| Нет |  | LP_0306003_0240 | Катанка 10,5 мм Ст3сп |  | Ст3сп | [19 empty] | Катанка | [42 empty] | 10.5 | [8 empty] | St3sp | [15 empty] | Нет
| Нет |  | LP_0306003_0241 | Катанка 8,5 мм Ст3Гпс |  | Ст3Гпс | [19 empty] | Катанка | [42 empty] | 8.5 |  |  | 0 | Ст3Гпс |  |  |  |  | St3Gps | [15 empty] | Нет
| Нет |  | LP_0306003_0242 | Катанка 10,5 мм Ст3Гпс |  | Ст3Гпс | [19 empty] | Катанка | [42 empty] | 10.5 |  |  | 0 | Ст3Гпс |  |  |  |  | St3Gps | [15 empty] | Нет
| Нет |  | LP_0306003_0253 | Катанка 10,5 мм SAE 1010 |  | SAE 1010 | [19 empty] | Катанка | [42 empty] | 10.5 |  |  |  | SAE 1010 |  |  |  |  | SAE 1010 | [15 empty] | Нет
| Нет |  | LP_0306003_0254 | Катанка 6,5 мм SAE 1040 |  | SAE 1040 | [19 empty] | Катанка | [42 empty] | 6.5 |  |  |  | SAE 1040 |  |  |  |  | SAE 1040 | [15 empty] | Нет
| Нет |  | LP_0306003_0255 | Катанка 11,0 мм SAE 1010 |  | SAE 1010 | [19 empty] | Катанка | [42 empty] | 11 |  |  |  | SAE 1010 |  |  |  |  | SAE 1010 | [15 empty] | Нет
| Нет |  | LP_0306003_0257 | Катанка 8,5 мм SAE 1012 |  | SAE 1012 | [19 empty] | Катанка | [42 empty] | 8.5 |  |  |  | SAE 1012 |  |  |  |  | SAE 1012 | [15 empty] | Нет
| Нет |  | LP_0306003_0258 | Катанка 10,5 мм SAE 1012 |  | SAE 1012 | [19 empty] | Катанка | [42 empty] | 10.5 |  |  |  | SAE 1012 |  |  |  |  | SAE 1012 | [15 empty] | Нет
| Нет |  | LP_0306003_0259 | Катанка 5,5 мм SAE 1016 |  | SAE 1016 | [19 empty] | Катанка | [42 empty] | 5.5 |  |  |  | SAE 1016 |  |  |  |  | SAE 1016 | [15 empty] | Нет
| Нет |  | LP_0306003_0260 | Катанка 10,0 мм Ст1кп |  | Ст1кп | [19 empty] | Катанка | [42 empty] | 10 |  |  |  | Ст1кп |  |  |  |  | 1kp | [15 empty] | Нет
| Нет |  | LP_0306003_0261 | Катанка 12,0 мм Ст3Гпс |  | Ст3Гпс | [19 empty] | Катанка | [42 empty] | 12 |  |  | 0 | Ст3Гпс |  |  |  |  | St3Gps | [15 empty] | Нет
8804449351307 | Нет | delfav2 | LP_0306003_0262 | Катанка 9,5 мм SAE 1008 |  | SAE 1008 | [19 empty] | Катанка | [42 empty] | 9.5 |  |  |  | SAE 1008 |  |  |  |  | SAE 1008 | [15 empty] | Да
| Нет |  | LP_0306003_0263 | Катанка 7,5 мм SAE 1010 |  | SAE 1010 | [19 empty] | Катанка | [42 empty] | 7.5 |  |  |  | SAE 1010 |  |  |  |  | SAE 1010 | [15 empty] | Нет
| Нет |  | LP_0306003_0264 | Катанка 9,5 мм SAE 1010 |  | SAE 1010 | [19 empty] | Катанка | [42 empty] | 9.5 |  |  |  | SAE 1010 |  |  |  |  | SAE 1010 | [15 empty] | Нет
| Нет |  | LP_0306003_0266 | Катанка 7,0 мм 65 |  | 65 | [19 empty] | Катанка | [42 empty] | 6.5 |  |  |  | 70 |  |  |  |  | 65 | [15 empty] | Нет
8803793598091 | Да | Тест 1810 | LP_0306003_0267 | Катанка 8,0 мм C9D |  | C9D | [19 empty] | Катанка | [42 empty] | 8 |  |  | 1.408 | Ст1пс |  |  |  |  | C9D | [15 empty] | Да
| Нет |  | LP_0306003_0268 | Катанка 7,0 мм SAE 1018 |  | SAE 1018 | [19 empty] | Катанка | [42 empty] | 7 |  |  |  | SAE 1018 |  |  |  |  | SAE 1018 | [15 empty] | Нет
| Нет |  | LP_0306003_0269 | Катанка 5,5 мм SAE 1004 |  | SAE 1004 | [19 empty] | Катанка | [42 empty] | 5.5 |  |  |  | SAE 1004 |  |  |  |  | SAE 1004 | [15 empty] | Нет
| Нет |  | LP_0306003_0270 | Катанка 6,5 мм SAE 1004 |  | SAE 1004 | [19 empty] | Катанка | [42 empty] | 6.5 |  |  |  | SAE 1004 |  |  |  |  | SAE 1004 | [15 empty] | Нет